## 3-3. 평가(과제)
3-3. 평가내용-과제
차시 | 문항유형 | 문항번호 | 평가문항 | 정답 및 해설 | 채점기준 | 배점 | 문항 출제 목표 | NCS 능력단위 분류번호 및 능력단위 명 | NCS 능력단위 요소 분류번호 및 능력단위 요소 명
2 | 실습형, 현업적용형 | 1 | 1. 자신에게 적합한 3D 프린터를 선택하기 위해서는 핵심적인 선택 기준을 가지고 제품들을 살펴보고 비교할 수 있어야 한다. 특히 FDM 방식의 프린터에서 중요하게 보아야 하는 익스트루더의 작동 방식과, 기구부의 XYZ축 운동 방식의 종류와 각각의 장단점에 대해 아는 대로 서술하시오. (총 100점) (1)익스트루더의 작동 방식(40점) (2)기구부의 XYZ축 운동 방식(60점) | (1)익스트루더의 작동 방식 1) 익스트루더는 필라멘트 공급 장치인 콜드엔드와 필라멘트 용융 사출 장치인 핫엔드(또는 프린터헤드, 헤드)로 나누어 살펴볼 수 있으며, 2) 핫엔드와 콜드엔드가 분리되어 있는지 여부로 익스트루더의 작동 방식을 구분할 수 있다. 헤드는 핫엔드와 이송 장치, 그리고 경우에 따라 콜드엔드까지, 출력 중에 실제로 이동하는 부분을 통틀어 말할 때 주로 사용된다. 3) 직결식 익스트루더는 핫엔드와 콜드엔드가 붙어 있어 같이 움직이는 구조를 하고 있다. 이 방식의 가장 큰 장점은 4) 콜드엔드와 핫엔드 사이의 간격이 짧아서 안정적인 원료 공급이 가능하며, 5) 필라멘트 교체가 쉽다는 것이다. 그러나 6) 헤드가 크고 무거워지는 것이 단점으로, 출력 속도를 높이기가 어렵다. 7) 보우덴 방식 익스트루더는 핫엔드와 콜드엔드가 분리되어 있으며, 둘 사이를 연결하는 테플론 튜브를 통해 필라멘트가 공급된다. 실제로 움직이는 부분은 가벼운 핫엔드 뿐이므로 8) 고속 출력이 용이하지만, 9) 필라멘트 공급을 제어하기 어렵고, 10) 플렉시블 PLA 등 유연한 필라멘트를 사용하기 어렵다. | * 세부 채점 사항(부분점수 있음, 기본점수 없음) - 세부 채점에 맞추어 모두 작성 시 총 40점 (1) 익스트루더의 작동 방식 - 빨간 글씨로 된 항목만 작성시 각 2점씩 - 굵은 글씨 포함하여 항목과 10가지 설명 모두 작성 시 40점, 설명 1개당 4점씩 | 100 | 1. FDM 방식 3D 프린터의 종류와 기준에 대해 살펴본다 2. 익스트루더의 작동 방식에 대해서 학습하고 직결식과 보우덴 방식 익스트루더의 장단점을 이해한다 3. 프린터 기구부의 XYZ축 운동 방식에 대해 살펴보고 카르테시안 봇과 델타 봇의 차이점을 학습한다 4. XZ-Y 방식과 XY-Z 방식의 차이점과 장단점을 이해한다
|  |  |  | (2) 기구부의 XYZ축 운동 방식 FDM 방식에서는 필라멘트를 압출하는 익스트루더(헤드)와 형상이 출력되는 베드를 3차원으로 움직임으로써 3차원 형상을 만들어낸다. 1) 카르테시안 봇(직교 좌표형)은 헤드와 베드가 전후좌우(X, Y축) 또는 상하(Z축) 방향으로 운동한다. 2) 직관적이고도 정확한 움직임으로 좌표계를 따라 이동하므로 구조가 복잡한 출력물을 출력하는 데 유리하다. 카르테시안 봇은 헤드와 베드를 각각 어느 방향으로 움직일지에 따라서 세부적으로 나누어 볼 수 있다. 3) XZ-Y 방식은 베드는 Y축(또는 X축) 방향으로 움직이고, 헤드는 나머지 두 축으로 움직이는 구조이다. 각각의 축에는 1개 또는 2개의 전담 모터가 배치된다. 이러한 방식은 4) 구조가 간단하므로 쉽게 만들 수 있다는 장점이 있다. 렙랩 프로젝트를 통해 탄생한 DIY 프린터 ‘멘델 시리즈’가 대표적이며, 이 때문에 XZ-Y 방식을 멘델 방식이라고 부르기도 한다. 5) 작동 구조를 직관적으로 이해할 수 있기 때문에 교육용으로도 많이 판매된다. 그러나 베드가 Y축 방향으로 움직이는 것에서 오는 한계도 있다. 6) 베드의 움직임이 많아 출력 품질이 저하되기 쉽고, 넓은 베드가 앞뒤로 움직여야 하므로 7) 출력 가능한 크기에 비해 프린터가 차지하는 용적이 크다. 8) XY-Z 방식은 헤드가 X, Y축 운동을 모두 수행하고, 출력이 진행됨에 따라 베드가 Z축을 따라 아래로 내려간다. X, Y축이 구조적으로 분리되어 있는 멘델 방식의 프린터와는 달리 X, Y축이 하나의 벨트로 전부 연결되어 있다. 이러한 구조를 갠트리(Gantry)라고 부르는데, 이 방식의 가장 특징적인 부분이기 때문에 XY-Z 방식을 갠트리 방식이라고도 부른다. 9) XY-Z 방식은 전체 구조가 견고하고, 항상 모터 2개가 협동하여 프린터헤드를 움직이므로 움직임이 안정적이다. 또한 멘델 방식과는 달리 베드가 z축으로만 움직이면 되므로 여유 공간이 필요 없어, 10) 프린터의 전체 구조가 직육면체 형태로 공간 효율이 높다. 상용 3D 프린터 업계를 주도하는 유명한 제조사들의 프린터는 대부분 이 방식을 취하고 있다. 델타 봇(Delta bot)은 직교 좌표계를 사용하지 않는 대신, 11) 3개 모터의 공간 협동을 통해 XYZ 공간을 구현하며, 12) 프린터헤드가 X/Y/Z축 운동을 모두 수행하며 베드는 고정되어 있다. 실제 산업현장에서도 작은 물건들을 짧은 거리로, 정밀하게 이동시킬 때 주로 사용되는 델타 로봇의 구조를 그대로 따와 3D 프린터의 구동계에 적용한 것이다. 델타 봇은 13) 베드가 고정되어 출력물이 전혀 움직이지 않으므로 가장 안정적이고 빠르게 출력이 가능하다. 또한 14) 출력 부피 대비 차지하는 수평 면적이 가장 적어 공간 효율성이 높다. 하지만 15) 조립 정밀도의 영향을 많이 받아 초보자가 조립하기 까다롭고, 직교 좌표계의 값을 모터 이송값으로 환산했을 때, 그 결과를 근사값으로밖에 처리하지 못하므로 정밀도가 떨어진다. 이러한 이유 때문에 카르테시안 봇에 비해 보급률이 낮다. | * 세부 채점 사항(부분점수 있음, 기본점수 없음) - 세부 채점에 맞추어 모두 작성 시 총 60점 (2) 기구부의 XYZ축 운동 방식 - 빨간 글씨로 된 항목만 작성시 각 1점씩 - 굵은 글씨 포함하여 항목과 15가지 설명 모두 작성 시 60점, 각 4점씩
6 | 실습형, 현업적용형 | 2 | 1. 슬라이싱은 3D 프린팅에서 가장 특징적이고 중요한 과정이라고 할 수 있다. 3D 프린팅 과정에서 슬라이서의 역할에 대해서 설명하고, 강의를 통해 배웠던 주요 슬라이서 설정 중 8가지를 임의로 선택하여 아는 대로 논하여라(총 100점) (1)슬라이서의 역할 (20점) (2)주요 슬라이서 설정 8가지(80점) | (1) 슬라이서의 역할 FDM 방식의 3D 프린터는 여러 개의 레이어(층)를 차례로 적층하여 3차원 형상을 구현한다. 슬라이서는 프린터가 이러한 작업을 수행할 수 있도록 3D 모델 데이터를 여러 개의 얇은 2D 레이어로 분할하는 프로그램이다. STL 파일을 비롯한 3D 모델 소스들은 입체 형상의 표면 정보만을 갖고 있으므로 내부는 텅 비어 있다. 이 내부를 어떤 모양으로 채울지는 전적으로 슬라이서에서 결정된다. 그 밖에도 헤드와 베드의 온도, 출력 속도를 비롯한 여러 가지 설정이 모두 입력되면, 슬라이서는 3D 프린터를 작동시킬 명령어의 집합인 Gcode를 생성한다. 이러한 과정을 슬라이싱(Slicing)이라고 한다. | 세부 채점 사항(부분점수 있음, 기본점수 없음) - 세부 채점에 맞추어 모두 작성 시 총 20점 (1) 슬라이서의 역할 (20점) - 굵은 글씨 모두 포함하여 설명 작성 시 20점, 1개당 10점씩 - 굵은 글씨를 포함하지 않고 설명 작성 시 5점 | 100 | 1. 3D 프린팅에서 슬라이서가 하는 역할에 대해 이해한다 2. 층 높이, 프린팅 온도, 내부채움 등 주요 슬라이서 설정들의 정의와 최적값 설정 방법 등에 대해서 살펴보고 슬라이서 사용법을 실습해 본다
|  |  |  | (2)주요 슬라이서 설정 8가지 - 층 높이(레이어 높이): 한 레이어의 두께(높이)를 결정한다. 레이어가 얇을수록 표면 조도가 높아지며, 레이어가 두꺼울수록 표면에 적층 자국이 드러나는 계단 효과가 심해지는 대신 출력 시간이 짧아진다. - 노즐 직경: 프린터에서 사용하는 노즐의 직경을 입력한다. 층 높이, 선폭 등 여러 슬라이서 설정을 수정할 때 기준이 된다. 예를 들어, 층 높이는 노즐 직경보다 작아야 하며 노즐 직경의 반 정도의 값을 사용하는 것이 가장 좋다. - 벽 두께(쉘 두께): 최외곽과 내곽을 합친 전체 쉘의 두께. 벽 두께는 일반적으로 노즐 직경의 정수 배인 것이 좋다. - 상단/하단 두께: 출력물의 상단과 하단의 두께. 슬라이서에서 상단과 하단은 가장 윗부분 또는 아랫부분을 말하는 것이 아니라, 각각 위와 아래에 아무 것도 적층되지 않는 표면을 의미한다. 상단/하단 두께는 레이어 두께의 정수 배여야 한다. - 내부채움 밀도: 채움 밀도를 높이면 격자가 더 촘촘해지면서 출력물의 강도가 높아진다. 그러나 그만큼 출력 시간도 오래 걸리고 재료 소모량도 많아진다. - 내부채움 패턴: 그리드, 삼각형, 삼육각형, 동심원, 자이로이드 등 다양한 패턴으로 내부 채움을 만들 수 있다. 일반적으로 그리드 패턴을 주로 사용한다. - 프린팅 온도: 필라멘트를 녹여서 사출하는 노즐의 온도이다. 출력물의 형상과 재료의 특성에 따라 값을 바꾸어 주어야 한다. 최적의 온도를 찾기 위해서는 온도를 5도 정도 단위로 바꾸어 가면서 같은 모델을 여러 번 출력해 보는 것이 좋다. - 빌드 플레이트 온도: 히팅 베드의 온도이다. 사용하는 재료와 베드 도포재의 종류에 따라 값을 바꾸어 주어야 한다. - 리트랙션: 리트랙션이란, 순간적으로 압출 기어를 반대 방향으로 회전시켜, 필라멘트를 빠르게 뒤로 잡아당기는 것을 말한다. 리트랙션이 필요한 이유는 같은 레이어 안에서도, 서로 떨어져 있는 부분을 출력할 때에는 필라멘트 공급을 중단해야 빈 공간을 건너뛸 수 있기 때문이다. - 공급 비율(공급량): 일정 비율로 압출량을 조절하기 위한 설정이다. 유연한 소재가 출력 중에 변형되거나, 압출이 충분치 않은 경우 이론적으로 계산된 값보다 압출량을 늘리거나 필요가 있다. 이 때 - 출력 속도: 보통 느린 속도인 20~40mm/s나, 중간 속도인 40~60mm/s 정도 값을 많이 사용한다. 속도를 빠르게 할수록 출력 시간은 단축되지만, 출력 품질이 나빠질 수 있다. 내부채움, 벽, 이동, 초기 레이어 속도를 개별적으로 설정할 수 있다. - Z hop: 리트랙션이 일어나는 구간에서 출력물과 헤드 사이의 거리를 살짝 벌리는 기능. 세밀한 부분의 출력 품질을 높여 줄 수 있다. - 냉각(팬 속도): 재료가 노즐에서 녹아서 나온 직후에 바로 굳어질 수 있도록 출력물을 식히기 위한 기능. - 서포트: 경사진 돌출부나 허공에 떠 있는 오버행 구조를 받쳐주기 위해서 생성하는 구조물. 적층판(베드)로부터 돌출부에 이르는 구간만 서포트를 생성하거나, 모든 돌출부에 서포트를 생성할 수 있다. - 오버행 각도: 모델의 경사면과 Z축이 이루는 각도. 입력된 값 이상의 오버행 각도를 가진 돌출부에만 서포트가 생성된다. 반드시 서포트가 필요하다고 생각되는 부분에 서포트가 생성되지 않는다면 이 값을 낮춰 보아야 한다. - 빌드 플레이트 부착: 첫 레이어와 베드의 접촉 면적을 넓혀 접착이 잘 되도록 하기 위한 헬퍼를 생성한다. 스커트(Skirt)는 첫 레이어를 출력하기 전에 그 주변으로 일정한 간격을 두고 테두리를 만든다. 래프트는 여러 레이어에 걸쳐 바닥에 넓은 판을 깔고 난 뒤 모델의 첫 레이어를 시작한다. 출력물을 확실하게 베드에 부착시킬 수 있지만, 래프트를 만드는 데 시간이 오래 걸리고 재료도 많이 사용하는 것이 단점이다. 브림은 모델의 첫 레이어 테두리를 따라 그리는 것을 여러 번 반복하여 폭이 넓은 접촉 면적을 형성한다. 래프트보다 출력 시간이 짧고, 나중에 제거하기도 쉽다. | 세부 채점 사항(부분점수 있음, 기본점수 없음) - 세부 채점에 맞추어 모두 작성 시 총 80점 (2) 주요 슬라이서 설정 8가지(80점) - 굵은 글씨 포함하여 8가지 항목과 설명 모두 작성 시 각 항목당 10점씩, 총 80점 - 굵은 글씨를 포함하지 않고 항목과 설명 작성 시 각 항목당 5점씩 - 굵은 글씨를 포함하지 않고 항목만 작성시 각 항목당 2점씩
3,8 | 실습형, 현업적용형 | 3 | 1. 재료 공급량이 필요한 것보다 모자라거나 많아서 발생하는 압출 불량 현상은 FDM 방식 3D 프린팅에서 가장 자주 발생하는 문제 중 하나이다. 압출 불량을 방지하고 정교하게 재료를 공급하기 위해 익스트루더의 콜드엔드와 핫엔드가 어떻게 설계되어 있는지 구성 요소를 중심으로 설명하고, 이와 연관된 압출 불량의 원인과 해결 방법에 대해 논하시오.(총 100점) (1)콜드엔드의 구조 (2)콜드엔드에서 발생하는 압출 불량의 원인과 해결 방법 (3)핫엔드의 구조 (4)핫엔드에서 발생하는 압출 불량의 원인과 해결 방법 | (1) 콜드엔드의 구조 1) 콜드엔드는 필라멘트를 핫엔드에 공급하는 역할을 맡고 있는 공급 장치다. 2) 압출 기어와 가이드 베어링이 맞물려 있고, 그 사이로 필라멘트가 통과하는 구조로 되어 있다. 이때 3) 압출 기어와 가이드 베어링이 맞물리는 정도를 스프링의 장력으로 조절해 필라멘트에 가해지는 압력을 항상 일정하게 유지할 수 있어야 한다. 4) 다이렉트 드라이브 방식에서는 스텝 모터에 의해 회전하는 압출 기어가 바로 필라멘트를 압출한다. 5) 기어 박스를 이용해 압출하는 힘을 높이는 기어드 익스트루더 방식도 있다. 이 방식에서는 스텝 모터에 의해 회전하는 기어가 다른 대형의 기어를 회전시킨다. 큰 힘으로 필라멘트를 밀어낼 수 있어야 하는 보우덴 방식에서 주로 사용된다. | * 세부 채점 사항(부분점수 있음, 기본점수 없음) - 세부 채점에 맞추어 모두 작성 시 총 25점 (1) 콜드엔드의 구조 - 빨간 글씨로 된 항목만 작성시 각 2점씩 - 굵은 글씨 포함하여 항목과 5가지 설명 모두 작성 시 25점, 설명 1개당 5점씩 | 100점 | 1. 3D 프린터의 익스트루더를 콜드엔드와 핫엔드로 나누어 살펴본다 2. 3D 프린팅에서 가장 자주 발생하는 압출 불량에 대해 이해한다 3. 콜드엔드에서 발생하는 압출 불량의 원인들을 점검하고 해결하는 과정을 학습한다 4. 핫엔드에서 발생하는 압출 불량의 원인들을 점검하고 해결하는 과정을 학습한다
|  |  |  | (2)콜드엔드에서 발생하는 압출 불량의 원인과 해결 방법 1) 콜드엔드의 압출력이 부족하면 재료를 제대로 밀어내지 못해 압출 불량이 생기게 된다. 먼저 2) 압출 기어가 스텝 모터의 회전축에 완전히 고정되어 있는지 확인한다. 특히 압출 기어를 스텝 모터에 고정시키는 무두 볼트가 마모되었거나 풀려서 압출 기어가 헛도는 경우가 많다. 다음으로, 3) 익스트루더에 장착된 스프링의 장력이 충분한지 확인한다. 장력이 너무 약하거나 강하면 압출에 문제가 될 수 있다. 익스트루더를 구성하는 다른 부품들 중 파손된 것이 있는지 확인하고, 4) 익스트루더 내부에 필라멘트 가루나 먼지 등이 있다면 깨끗이 청소한다. | * 세부 채점 사항(부분점수 있음, 기본점수 없음) - 세부 채점에 맞추어 모두 작성 시 총 25점 (2) 콜드엔드에서 발생하는 압출 불량의 원인과 해결 방법 - 굵은 글씨 포함하여 4가지 설명 모두 작성 시 20점, 각 5점씩
|  |  |  | (3)핫엔드의 구조 핫엔드의 가열부는 1) 필라멘트를 녹이는 히팅 블록, 2) 용융된 재료를 일정한 굵기로 사출하는 노즐, 3) 히팅 블록에 연결된 온도 센서와 히터 등으로 구성되어 있다. 가열부는 노즐목을 통해서 헤드의 윗부분에 연결된다. 4) 히팅 블록의 열이 노즐목을 통해 위로 전달되는 것을 막기 위해 노즐목에 방열판(노즐 홀더)을 연결하고 쿨링 팬으로 냉각해 준다. 이러한 부품들을 모두 금속으로 구송한 경우 풀 메탈 핫엔드라고 부르기도 한다. 한편 5) 히팅 블럭과 방열판의 간격을 떨어뜨리고, 그 부분의 노즐목을 최대한 얇게 하여 열전도율을 낮추기도 하는데 이러한 설계 방식을 히트 브레이크라고 한다. | * 세부 채점 사항(부분점수 있음, 기본점수 없음) - 세부 채점에 맞추어 모두 작성 시 총 25점 (3) 핫엔드의 구조 - 빨간 글씨로 된 항목만 작성시 각 2점씩 - 굵은 글씨 포함하여 항목과 5가지 설명 모두 작성 시 25점, 설명 1개당 5점씩
|  |  |  | (4)핫엔드에서 발생하는 압출 불량의 원인과 해결 방법 핫엔드에서 가장 자주 발생하는 문제는 노즐 막힘이다. 1) 필라멘트 찌꺼기나 밖에서 유입된 먼지와 같은 이물질이 노즐에 쌓여 배출되지 못하며 구멍이 막히는 것이다. 열팽창이 일어났을 때도 이와 비슷한 증상을 보인다. 2) 핫엔드가 제대로 냉각되지 않으면 핫엔드를 통과하는 필라멘트가 가열되어 팽창하고, 필라멘트와 핫엔드의 내벽 사이의 마찰이 심해져 압출을 방해하게 되는 것이다. 3) 노즐 온도가 너무 낮거나 높아도 압출이 잘 되지 않을 수 있다. 재료의 권장 온도보다 출력 온도를 낮게 설정하면 재료가 충분히 녹지 않아 압출이 잘 되지 않는다. 반대로 출력 온도가 지나치게 높으면 앞서 설명한 열팽창 문제가 더 심해질 수 있다. 출력 온도를 맞게 설정했더라도 4) 핫엔드의 카트리지 히터나 온도 센서가 이탈한 경우 문제가 될 수 있다. | * 세부 채점 사항(부분점수 있음, 기본점수 없음) - 세부 채점에 맞추어 모두 작성 시 총 25점 (4) 핫엔드에서 발생하는 압출 불량의 원인과 해결 방법 - 빨간 글씨로 된 항목만 작성시 각 3점씩 - 굵은 글씨 포함하여 4가지 설명 모두 작성 시 20점, 각 5점씩